## AEC Q-100 Rev.G
AEC Q-100
No. | ABV | Test mode | Data type | Test condition | Reference standard | Test time | unit | Sample size | Number of lots | Failure criteria | 자사가능여부 | 비고 | 보드 or 지그
A1 | PC | Precondition | - | Surface mount devices only. THB/HAST, AC/UHAST, TC, PTC 전에 시험 형성함. Level 3 적용. | JEDEC J-STD-020 JESD22-A113 | - | - | 77 | 3 | 0 | O |  | -
-
A2 | THB | Temperature, Humidity-Bias | - | 85 ℃, 85 % R.H. / Vcc Max. | JESD22-A101 | 1000 | hours | 77 | 3 | 0 | O |  | 별도
| HAST | Biased HAST | - | 130 ℃, 85 % R.H. / 230 kPa / Vcc Max. | JESD22-A110 | 96 | [6 empty] | 별도
|  |  |  | 110 ℃, 85 % R.H. / 122 kPa / Vcc Max. |  | 264 | [6 empty] | 별도
A3 | AC | Autoclave (without bias) | - | 121 ℃ / 15 psig | JESD22-A102 | 96 | hours | 77 | 3 | 0 | O |  | -
| UHAST | Unbiased HAST (without Bias) | - | 130 ℃, 85 % R.H. / 230 kPa | JESD22-A118 | 96 | [6 empty] | -
|  |  |  | 110 ℃, 85 % R.H. / 122 kPa |  | 264 | [6 empty] | -
| TH | Temperature-Humidity (without Bias) | - | 85 ℃, 85 % R.H. | JESD22-A101 | 1000 | [6 empty] | -
A4 | TC | Temperature cycling | - | Grade0 : -65 ℃ ~ 175 ℃ | JESD22-A104 and Appendix 3 | 500 | cycles | 77 | 3 | 0 | O | TC 진행 후, 1 lot에서 5 device로 WBP진행. | -
|  |  |  | Grade0 : -50 ℃ ~ 175 ℃ |  | 1000 | [6 empty] | -
|  |  |  | Grade0 : -50 ℃ ~ 150 ℃ |  | 2000 | [6 empty] | -
|  |  |  | Grade1 : -65 ℃ ~ 150 ℃ |  | 500 | [6 empty] | -
|  |  |  | Grade1 : -50 ℃ ~ 150 ℃ |  | 1000 | [6 empty] | -
|  |  |  | Grade2 : -50 ℃ ~ 150 ℃ |  | 500 | [6 empty] | -
|  |  |  | Grade2 : -50 ℃ ~ 125 ℃ |  | 1000 | [6 empty] | -
|  |  |  | Grade3 : -50 ℃ ~ 125 ℃ |  | 500 | [6 empty] | -
|  |  |  | Grade3 : -50 ℃ ~ 105 ℃ |  | 1000 | [6 empty] | -
|  |  |  | Grade4 : -10 ℃ ~ 105 ℃ |  | 500 | [6 empty] | -
|  |  |  | Grade3 : -10 ℃ ~ 90 ℃ |  | 1000 | [6 empty] | -
A5 | PTC | Power temperature cycle | - | 이 시험은 maximum rated power가 1watt 혹은 델타Tj가 40도로 동작상태인 디바이스 상태에서 TC를 진행한다. Grade0 : Ta -40 ~ 150 ℃ Grade1 : Ta -40 ~ 125 ℃ Grade2~4 : Ta -40 ~ 105 ℃ | JESD22-A103 | 1000 | cycles | 45 | 1 | 0 | O | 보드 비용 추가 발생함. | 별도
A6 | HTSL | High temperature storage life | - | Plastck PKG Parts Grade0 : 175 ℃ | JESD22-A103 | 1000 | hours | 45 | 1 | 0 | O | Plastic Packaged 제품이냐 Ceramic 제품이냐에 따라, 등급별 시험 Condition 선택함. | -
|  |  |  | Plastck PKG Parts Grade0 : 150 ℃ |  | 2000 | [6 empty] | -
|  |  |  | Plastck PKG Parts Grade1 : 150 ℃ |  | 1000 | [6 empty] | -
|  |  |  | Plastck PKG Parts Grade1 : 175 ℃ |  | 500 | [6 empty] | -
|  |  |  | Plastck PKG Parts Grade2~4 : 125 ℃ |  | 1000 | [6 empty] | -
|  |  |  | Plastck PKG Parts Grade2~4 : 150 ℃ |  | 500 | [6 empty] | -
|  |  |  | Ceramic PKG Parts +250도 |  | 10 | [6 empty] | -
|  |  |  | Ceramic PKG Parts +200도 |  | 72 | [6 empty] | -
B1 | HTOL | High temperature operating life | - | Grade0 : 175 ℃ / Vcc max. | JESD22-A108 | 408 | hours | 77 | 3 | 0 | O | 보드 비용 추가 발생함. | -
|  |  |  | Grade0 : 150 ℃ / Vcc max. |  | 1000 | [6 empty] | -
|  |  |  | Grade1 : 150 ℃ / Vcc max. |  | 408 | [6 empty] | -
|  |  |  | Grade1 : 125 ℃ / Vcc max. |  | 1000 | [6 empty] | -
|  |  |  | Grade2 : 125 ℃ / Vcc max. |  | 408 | [6 empty] | -
|  |  |  | Grade2 : 105 ℃ / Vcc max. |  | 1000 | [6 empty] | -
|  |  |  | Grade3 : 105 ℃ / Vcc max. |  | 408 | [6 empty] | -
|  |  |  | Grade3 : 85 ℃ / Vcc max. |  | 1000 | [6 empty] | -
|  |  |  | Grade4 : 90 ℃ / Vcc max. |  | 408 | [6 empty] | -
|  |  |  | Grade4 : 70 ℃ / Vcc max. |  | 1000 | [6 empty] | -
B2 | ELFR | Early life failure rate | - | Grade0 : 175 ℃ / Vcc max. | AEC Q100-008 | 24 | hours | 800 | 3 | 0 | O | 보드 비용 추가 발생함. | -
|  |  |  | Grade0 : 150 ℃ / Vcc max. |  | 48 | [6 empty] | -
|  |  |  | Grade1 : 150 ℃ / Vcc max. |  | 24 | [6 empty] | -
|  |  |  | Grade1 : 125 ℃ / Vcc max. |  | 48 | [6 empty] | -
|  |  |  | Grade2 : 125 ℃ / Vcc max. |  | 24 | [6 empty] | -
|  |  |  | Grade2 : 105 ℃ / Vcc max. |  | 48 | [6 empty] | -
|  |  |  | Grade3 : 105 ℃ / Vcc max. |  | 24 | [6 empty] | -
|  |  |  | Grade3 : 85 ℃ / Vcc max. |  | 48 | [6 empty] | -
|  |  |  | Grade4 : 90 ℃ / Vcc max. |  | 24 | [6 empty] | -
|  |  |  | Grade4 : 70 ℃ / Vcc max. |  | 48 | [6 empty] | -
B3 | EDR | NVM Endurance, Data Retention, and Operational Life | - | 반복적으로 Data를 변경하여도 불량이 발생되지 않으며, 비휘발성 메모리의 예상되는 수명동안 데이터를 유지하며, 적용된 Electrical bias와 함께 발생되는 지속적인 온도를 견디는지에 대한 Memory array에 대한 평가를 하기 위한 시험임. 1. Program/Erase Endurance Cycling 공기의 흐름을 방해받지 않는 챔버 내 공간에 시료를 실장하고 Aplication device 규격에 서술된 최소 Cycle 수만큼 Cycling 한다. 이 시험은 온도, 전압, 주파수와 관련된 worst-case 조건을 사용해 형성한다. one cycle: 한 상태에서 다른상태로 변경되었다가 다시 원래 상태로 돌아오는 것이 한 사이클이다. "Odd"와 "Even" cycle은 두 개를 합친 것이 endurance spec보다 높을 때까지 반복한다. 유저랑 공급자 간 합의에 의해 알고리즘이나 패턴은 바꿔서 사용할 수 있다. 규정된 사이클 만큼 시험 진행 후, 디바이스의 기능을 증명하여야 한다. 2. 위 시험 후, Data Retention/High Temperature storage life와 High temperature operating life를 별도로 진행한다. HTSL (150도, 1000시간), HTOL (Q100 조건) | AEC Q100-005 | Min. cycles for Devices HTLS 1000 HTOL Q100조건 | hours | 77 | 3 | 0 | O | Pragram 설계하여야 하고, Board 제작 요구됨. 보드 비용 추가 발생함.
C1 | WBS | Wire bond shear | - | PAD에 Bond를 밀어 Interface에 Strength를 결정하는 시험. Ball Bond Diameter: 2.0~5.0 mils Min. sample average: 12.6 ~ 95.1 g Min. individual shear reading: 5.7~75.5 g | AEC Q100-001 | - | - | 30 bonds from a minimum of 5 devices |  | Cpk > 1.33 Ppk > 1.67 | O | - | -
C2 | WBP | Wire bond pull | - | Condition C or D. 1mil 이상의 Au wire diameter를 가지는 경우, TC 후에 최소 Pull strength는 3 grams 1mil 미만의 Au wire diameter를 가지는 경우, MIL-STD에 최소 Pull strength를 가짐. (Al 1.5g, Au 2g) | MIL-STD-883 Method 2011 | - | - |  |  | Cpk > 1.33 Ppk > 1.67 or 0 fail | O | - | -
C3 | SD | Solderability | - | Pb-free solderability test Flux type: ROL1 / Flux immersion time: 5~10초 solder temp.: 245 +/- 5 도 Solder type: Pb-free / Immersion time: 5 +/- 0.5초 Immersion rate: 1 +/-0.25 in/s (25.4 +/-6.4 mm/s) SnPb solderability test Flux type: ROL1 / Flux immersion time: 5~10초 wave soldering => solder temp.: 245 +/- 5 도 Reflow soldering => solder temp.: 215 +/- 5 도 Pb-free reflow soldering backward compatibility => solder temp.: 215 도 Solder type: Pb-free / Immersion time: 5 +/- 0.5초 Immersion rate: 1 +/-0.25 in/s (25.4 +/-6.4 mm/s) | JESD22-B102 |  |  | 15 | 1 | >95% lead coverage | O | - | -
C4 | PD | Physical dimensions | - | Micrometer, caliper, gauge, contour projector, 혹은 그 외 다른 장비를 이용해 Physical dimention을 측정한다. 특이한 모양의 PKG의 경우, 고객에서 측정 후 보고서기입. B108은 Coplanarity 측정하는 것임. 모든 터미널들의 길이를 측정한 후, 길이가 가장 긴 터미널들 세개를 선정하여 삼각형을 그린다. 이때, COG가 포함되어야 한다. 세 개의 터미널의 편차를 구해 기록한다. | JESD22-B100 JESD22-B108 |  |  | 10 | 3 | Cpk > 1.33 Ppk > 1.67 | 자사: X 고객사 진행 | Physical dimension은 Caliper로 측정. Coplanarity 측정을 위해서 모든 터미널들의 길이를 측정할 수 있는 장비가 필요하다.
C5 | SBS | Solder ball shear | - | Solder ball을 밀어서 Shear strength를 확인하는 시험. 시험하기 전에 preconditioning test (220도 reflow cycles) 2번을 진행을 먼저 한다. 0.28~0.50 mm/sec의 constant shear rate 사용 | AEC Q100-010 | - | - | 5 ball from a min. of 10 devices | 3 | Cpk > 1.33 Ppk > 1.67 | O |  | -
C6 | LI | Lead integrity | - | Tension 리드 잡아서 댕기는 시험 8.0 +/- 0.5 oz (227 +/- 14 gram) 최소 30초간 유지 | JESD22-B105 |  |  | 10 leads from each of 5 parts. | 1 | No lead breakage or cracks | O | Not required for surface mount devices. Only required for through-hole devices.
|  |  |  | Bending stress 디바이스의 각 리드를 구부릴 수 있을 만큼의 충분한 힘에 노출시킨다. 디바이스 타입에 따라 리드를 구부리는 각도가 규정되어 있다. | [6 empty] | O
|  |  |  | Lead fatigue Bending stress를 반복적으로 진행하는 시험. | [6 empty] | O
|  |  |  | Lead torque 힘으로 (회전력으로) 비트는 시험. (일정량의 회전력을 정확히 줄수가 없음.) 만들어야 하는 장비(제작) torque duration: 최소 15초 UHF and microwave diodes: 1.5 lb-inches (17.32 kg-mm) Rectangular cross section leads: 2.0 +/- 0.2 oz-inch (1.45 +/- 0.145 kg-mm) 거리: 0.12 +/- 0.03 inch (3.05 +/- 0.76 mm) 만약, 0.12보다 짧으면, 규격에 적용되는 힘 별도 기재되어 있음. | [6 empty] | X
|  |  |  | stud torque 몰딩(EMC)을 비틀어서 오픈되는지 확인하는 시험 (지그제작하면 됨.) 밀봉성시험을 통해 불량 확인 | [6 empty] | O
D1 | EM | Electromigration | - | - | - | - | - | - | - | - | X | Fab. Process level 에서 시험 진행됨. | -
D2 | TDDB | Time dependent dielectric breakdown | - | - | - | - | - | - | - | - | X | Fab. Process level 에서 시험 진행됨. | -
D3 | HCI | Hot carrier injection | - | - | - | - | - | - | - | - | X | Fab. Process level 에서 시험 진행됨. | -
D4 | NBTI | Negative bias temperature instability | - | - | - | - | - | - | - | - | X | Fab. Process level 에서 시험 진행됨. | -
D5 | SM | Stress migration | - | - | - | - | - | - | - | - | X | Fab. Process level 에서 시험 진행됨. | -
E1 | TEST | Pre-and post-stress function/parameter | - | - | Test program to supplier data sheet or user specification | - | - | All | All | 0 | 자사: X 고객사 진행 | 고객사 지정 업체에서 데이터 취합함. | -
E2 | HBM/MM | Electrostatic discharge human body model / Machine model | - | HBM 500V부터 500V씩 4단계 2000V까지 | AEC Q100-002 | 4 | steps | 36 | 1 | 0 Fails 2KV HBM (H2 or better) | O |  | 별도
|  |  |  | MM 50V부터 50V씩 4단계 200V까지 | AEC Q100-003 | 4 | steps | 36 | 1 | 0 Fails 200V MM (M3 or better) | O |  | 별도
E3 | CDM | Electrostatic discharge charged device model | - | Corner Pin은 250V부터 250V씩 3단계 그 외 Pin은 250V에서 250V씩 두단계 <750V corner pins or <500V all other pins | AEC Q100-011 | Corner 3 Other 2 | steps steps | 12 | 1 | 0 Fails 750V corner pins. 500V all other pins (C3B or better) | O |  | 별도
E4 | LU | Latch-up | - | 제품의 동작온도(Hot Temp.)에서 최대 동작 Voltage. Trigger test condition: positive => +1.5X max. logic high negative => -0.5X max. logic high | AEC Q100-004 | 1 | - | 12 | 1 | 0 | O |  | 별도
E5 | ED | Electrical distributions | - | - | AEC Q100-009 | - | - | 30 | 3 | - | 자사: X 고객사 진행 | 전기적 특성 시험. | -
E6 | FG | Fault grading | - | - | AEC Q100-007 | - | - | - | - | - | 자사: X 고객사 진행 | 전기적 특성 시험. | -
E7 | CHAR | Characterization | - | - | AEC Q003 | - | - | - | - | - | 자사: X 고객사 진행 | 전기적 특성 시험. | -
E8 | GL | Electrothermally-induced gate leakage | - | 1단계: 150도까지 ramp up 2단계: 150도 15분 soak time 3단계: E-field on / 155도 2분 soak time 4단계: 10분이내 100도까지 ramp down / 100도에서 E-field off | AEC Q100-006 | - | - | 6 | 1 | 0 | O |  | -
E9 | EMC | Electromagnetic compatibility | - | TEM Cell (150kHz~1GHz) 보드에 실장되는 단품들이 주변 주파수 영역대에 어떠한 영향을 받고, 영향을 미칠지 알기 위해 시험함. | SAE J1752/3 - Radiated emissions | - | - | 1 | 1 | - | O |  | 별도
E10 | SC | Short circuit characterization | - | Smart power device에 대한 short circuit 신뢰성 특징을 확인하는 시험. 정의된 short 저항과 short load에 따라 주어진 등급의 cycle 수 만큼 On/Off하는 시험. | AEC Q100-012 | - | - | 10 | 3 | 0 | X
E11 | SER | Soft error rate | - | PKG 구성물질에 함유되어 있는 Alpha particle이나 Cosmic-ray에 의해 Memory cell의 Data가 변경되는 현상을 Soft error라 함. DRAM의 경우 Cell에서 soft error가 발생하면 "1" data가 "0" data로 바뀌게 되지만, 반대의 경우는 일어날 수 없다. SA 나 Peri 영역에서는 "1"과 "0" error가 동시에 발생할 수 있음. 알파 파티클이 실리콘의 결합을 때려서 "-"가 well로 이동해 "+"가 빠지고 Data가 0으로 인식됨. | JESD89-1 un-accelerated or JESD89-2&3 accelerated | - | - | 3 | 1 | - | X |  | -
F1 | PAT | Process average testing | - | - | AEC Q001 | - | - | - | - | - | 자사: X 고객사 진행 | 결함검사 시험 | -
F2 | SBA | Statistical bin/yield analysis | - | - | AEC Q002 | - | - | - | - | - | 자사: X 고객사 진행 | 결함검사 시험 | -
G1 | MS | Mechanical shock | - | Y1 plane only / 5 pulses peak acceleration: 1500 g duration: 0.5 msec | JESD22-B104 | - | - | 39 | 3 | 0 | O | 지그 비용 요구됨. | 별도
G2 | VFV | Variable frequency vibration | - | Freq.: 20 Hz ~ 2 KHz peak acceleration: 50 g | JESD22-B103 | - | - | 39 | 3 | 0 | O | 지그 비용 요구됨. | 별도
G3 | CA | Constant acceleration | - | 디바이스를 원심력을 이용해서 지속적으로 회전시켜 스트레스를 발생시키는 시험. Y1 plane only 40pin 미만인 제품의 stress level: 30000 g 40pin 이상의 제품의 stress level: 20000 g | MIL-STD-883 Method 2001 |  |  | 39 | 3 | 0 | X
G4 | GFL | Gross/Fine leak | - | Only ceramic packaged cavity devices. Single-specified gross test를 따르는 fine test 가스 유입 후 패키지의 밀봉성을 시험. | MIL-STD-883 Method 1014 |  |  | 39 | 3 | 0 | X
G5 | DROP | Package drop | - | drop height: 1.5M / base plate: concrete | - |  |  | 5 | 1 | 0 | O | - | -
G6 | LT | Lid torque | - | Only ceramic packaged cavity devices 디바이스의 패키지가 분리될 때까지 서서히 힘을 가하여 분리시킨다. 혹은 12.8 newton meter torque에 도달할 때까지 힘을 가한다. | MIL-STD-883 Method 2024 | - | - | 5 | 1 | 0 | O | 지그만 있으면 시험가능. 지그 제작 비용 별도 추가됨. | 별도
G7 | DS | Die shear | - | Die에 전단력을 인가하는 시험. | MIL-STD-883 Method 2019 | - | - | 5 | 1 | 0 | O | - | -
G8 | IWV | Internal water vapor | - | Only ceramic packaged cavity devices 모든 디바이스는 16~24시간 동안 100도(+/-5)에서 시험전에 prebake 해야 한다. Prebake 후 5분 이내 시험 장치에 이동되어야 한다. | MIL-STD-883 Method 1018 |  |  | 3 | 1 | 0 | X